## Tabelle1
Name | Symbol | Ordnungszahl | Atommasse | Dichte | Schmelzpunkt | Siedepunkt | Wärmeleit- fähigkeit | Elektrizitäts-modul | Längenaus-dehnungs-koeffizient | Härte nach Mohs | Elektrische Leitfähigkeit | Atomradius | Kristallstruktur | Entdeckung
Element | Symbol | Atomic Number | Atomic Weight | Density | Melting Point | Boiling Point | Heat Conductivity | Modulus of Elasticity | Coefficient of Linear Expansion | Hardness Mohs | Electrical Conductivity | Atomic Radius | Crystal Structur | Discovery
|  |  | [u] | [g/cm3] | [°C] | [°C] | [W/(m • K)] 27 °C | [GPa] | μm/(m•K) |  | [MS/m] | [pm]
Actinium | Ac | 89 | 227.0278 | 10.07 | 1050 | 3200 | 12 | 25 |  |  |  | 187,8 | cubic, face centered | 1899
Aluminium | Al | 13 | 26.981539 | 2,70 | 660,37 | 2467 | 237 | 72 | 23,03 | 2,75 | 33,33 | 143,2 | cubic, face centered | 1825
Americium | Am | 95 | 243.0614 | 13.67 | 1176 | 2607 | 10 |  |  | 7,1 | 0,147 | 173 |  | 1944
Antimon / Antimony | Sb | 51 | 121.75 | 6,684 | 630,5 | 1635 | 24.3 | 55 | 8,5 | 3 | 2,5 | 145 | rhombohedral | prehistoric
Argon | Ar | 18 | 39.948 | 1,784 | -189,37 | -185,86 | 0.0177 |  |  |  | Isolator | 174 | cubic, face centered | 1894
Arsen / Arsenic | As | 33 | 74.92159 | 5,727 | 613 | 817 | 50 | 8 | 4,7 | 3,5 | 3,03 | 124,5 | rhombohedral | ~1250
Astat / Astatine | At | 85 | 209.9871 | 8,75 | 302 | 337 | 1.7 |  |  |  |  | 145 |  | 1940
Barium | Ba | 56 | 137.327 | 3,62 | 725 | 1640 | 18 | 12,8 | 19,5 | 1,25 | 2,94 | 217,4 | cubic, body centered | 1808
Berkelium | Bk | 97 | 247.0703 | 14,78 | 986 | 2630 | 10 |  |  |  |  | 170 |  | 1949
Beryllium | Be | 4 | 9.012182 | 1,847 | 1278 | 2970 | 200 | 320 | 11,5 | 5,5 | 25 | 111,3 | hexagonal | 1797
Bismut / Bismuth | Bi | 83 | 208.98037 | 9,79 | 271.4 | 1560 | 7.87 | 34 | 13,4 | 2,25 | 0,769 | 154,5 | rhombohedral | 1540
Blei / Lead | Pb | 82 | 207.2 | 11,342 | 327.5 | 1740 | 35.3 | 17 | 29,1 | 1,5 | 4,76 | 175 | cubic, face centered | prehistoric
Bohrium | Bh | 107 | 262.1229 | [10 empty] | 1976
Bor / Boron | B | 5 | 10.811 | 2,350 | 2100 | 2550 (sub.) | 27 | 441 | 5 | 9,5 |  | 79,5 | hexagonal | 1808
Brom / Bromine | Br | 35 | 79.904 | 3,123 | -7,25 | 58,78 | 0.12 |  | 373 |  | Isolator | 114,5 | orthorhombic | 1826
Cadmium | Cd | 48 | 112.411 | 8,65 | 320,9 | 765 | 96.8 | 50 | 29,8 | 2 | 14,3 | 151 | hexagonal | 1817
Cäsium / Cesium | Cs | 55 | 132.90543 | 1,878 | 28.4 | 690 | 35.9 | 1,7 | 97 | 0,2 | 4,76 | 265,5 | diamond | 1860
Calcium | Ca | 20 | 40.078 | 1.54 | 839 | 1487 | 200 | 20 | 1,19 | 1,75 | 29,4 | 197,4 | cubic, face centered | 1808
Californium | Cf | 98 | 251.0796 | 15,10 | 900 | 1472 | 10 |  |  |  |  | 186 |  | 1950
Cer / Cerium | Ce | 58 | 140.115 | 6,773 | 798 | 3470 | 11.4 | 33,5 | 8,5 | 2,5 | 1,35 | 182,5 | cubic, face centered | 1803
Chlor / Chlorine | Cl | 17 | 35.4527 | 3,214 | -100,98 | -34,06 | 0.009 |  |  |  | Isolator | 99,4 | tetragonal | 1774
Chrom / Chromium | Cr | 24 | 51.9961 | 7.14 | 1907 | 2640 | 93.7 | 280 | 6,2 | 8,5 | 8,74 | 128 | cubic, body centered | 1797
Copernicium | Cn | 112 | 277 | [10 empty] | 1996
Curium | Cm | 96 | 247.0703 | 13.51 | 1340 | 3110 | 10 |  |  |  | 1,25 |  |  | 1944
Darmstadtium | Ds | 110 | 281 | [10 empty] | 1994
Dubnium | Db | 105 | 262.1138 |  |  |  | 58 | [6 empty] | 1967
Dysprosium | Dy | 66 | 162.5 | 8,559 | 1409 | 2562 | 10.7 | 63 | 10 |  | 1,08 | 178,1 | hexagonal | 1886
Einsteinium | Es | 99 | 252.0829 | 8,84 | 860 | 996 | 10 |  |  |  |  | 203 |  | 1952
Eisen / Iron | Fe | 26 | 55.847 | 7,874 | 1535 | 2750 | 80.2 | 210 | 12,3 | 4 | 10,02 | 126 | cubic, body centered | prehistoric
Erbium | Er | 68 | 167.26 | 9,062 | 1529 | 2863 | 14.3 | 73 | 9,2 |  | 1,16 | 176,1 | hexagonal | 1842
Europium | Eu | 63 | 151.965 | 5,243 | 822 | 1597 | 14 | 15 | 32 |  | 1,11 | 204,2 | cubic, body centered | 1901
Fermium | Fm | 100 | 257.0951 |  | 1527 |  | 10 | [6 empty] | 1952
Flerovium | Fl | 114 | 289 | [10 empty] | 1999
Fluor / Fluorine | F | 9 | 18.9984032 | 1,696 | -219,62 | -188,14 | 0.028 |  |  |  | Isolator | 70,9 | cubic | 1886
Francium | Fr | 87 | 223.0197 | 2,50 | 27 | 677 | 14.5 |  |  |  | 3 | 270 | cubic, body centered | 1939
Gadolinium | Gd | 64 | 157.25 | 7,895 | 1311 | 3233 | 10.6 | 56 | 8,6 | ~1,5 | 0,763 | 180,4 | hexagonal | 1880
Gallium | Ga | 31 | 69.723 | 5,904 | 29.8 | 2403 | 40.6 | 9,8 | 18,1 | 1,5 | 7,14 | 122,1 | orthorhombic | 1875
Germanium | Ge | 32 | 72.61 | 5,323 | 937.4 | 2830 | 59.9 | 80 | 5,57 | 6 |  | 122,5 | diamond | 1886
Gold | Au | 79 | 196.96654 | 19.32 | 1064,43 | 2808 | 317 | 78 | 14,16 | 2,5 | 45,5 | 144,2 | cubic, face centered | prehistoric
Hafnium | Hf | 72 | 178.49 | 13.31 | 2227 | 4602 | 23 | 141 | 5,9 | 5,5 | 3,12 | 156,4 | hexagonal | 1923
Hassium | Hs | 108 | 265 | [10 empty] | 1984
Helium | He | 2 | 4.002602 | 0,1785 | -272.2 | -268,94 | 0.152 |  |  |  | Isolator | 128 | hexagonal | 1895
Holmium | Ho | 67 | 164.93032 | 8,795 | 1470 | 2695 | 16.1 | 67 | 9,5 |  | 1,23 | 176,2 | hexagonal | 1878
Indium | In | 49 | 114.82 | 7.31 | 156,6 | 2080 | 81.6 | 11 | 33 | 1,2 | 12,5 | 162,6 | tetragonal | 1863
Iod / Iodine | I | 53 | 126.90447 | 4,940 | 113.5 | 184.4 | 0.45 |  | 87 |  |  | 143,2 | hexagonal | 1811
Iridium | Ir | 77 | 192.22 | 22.65 | 2410 | 4130 | 147 | 525 | 6,4 | 6,5 | 19,7 | 135,7 | cubic, face centered | 1803
Kalium / Potassium | K | 19 | 39.0983 | 0,862 | 63,3 | 760 | 102 | 3,5 | 83 | 0,4 | 14,3 | 227,2 | cubic, body centered | 1807
Kobalt / Cobalt | Co | 27 | 58.9332 | 8.89 | 1495 | 2870 | 100 | 208 | 13,36 | 5 | 16,7 | 125,3 | hexagonal | 1735
Kohlenstoff / Carbon | C | 6 | 12.011 | 3,514 | 3642 | 3642 (sub.) | 155 | 4,8 (G) | 2 (G) | 0,5 (G) | 3 (G) | 77,2 | hexagonal | prehistoric
(G=Graphite, D= Diamond) | [6 empty] | 3000 | 1141 (D) | 1,19 (D) | 10 (D) |  |  | cubic, face centered | prehistoric
Krypton | Kr | 36 | 83.8 | 3,749 | -157,20 | -153,35 | 0.005 |  |  |  | Isolator | 189 | cubic, face centered | 1898
Kupfer / Copper | Cu | 29 | 63.546 | 8,954 | 1083.5 | 2595 | 401 | 115 | 16,5 | 3 | 59,1 | 127,8 | cubic, face centered | prehistoric
Lanthan / Lanthanum | La | 57 | 138.9055 | 6,162 | 920 | 3457 | 13.5 | 38 | 1,9 | 2,5 | 1,626 | 187 | hexagonal | 1839
Lawrencium | Lr | 103 | 260.1053 |  | 1600 |  | 10 | [6 empty] | 1961
Lithium | Li | 3 | 6.941 | 0,534 | 180.5 | 1342 | 84.7 | 4,9 | 56 | 0,6 | 1,169 | 152 | cubic, body centered | 1817
Livermorium | Lv | 116 | 293 | [10 empty] | 2000
Lutetium | Lu | 71 | 174.967 | 9,842 | 1663 | 3394 | 16 | 84 | 8,12 |  | 1,72 | 171,8 | hexagonal | 1907
Magnesium | Mg | 12 | 24.305 | 1,738 | 648.8 | 1107 | 156 | 44 | 26,1 | 2,5 | 22,7 | 159,9 | hexagonal | 1755
Mangan / Manganese | Mn | 25 | 54.93805 | 7.44 | 1244 | 2062 | 7.8 | 195 | 22 | 5,5 | 0,694 | 127 | cubic | 1774
Meitnerium | Mt | 109 | 268 | [10 empty] | 1982
Mendelevium | Md | 101 | 258.0986 |  | 830 |  | 10 | [6 empty] | 1955
Molybdän / Molybdenum | Mo | 42 | 95.94 | 10.28 | 2617 | 4639 | 138 | 326 | 5,43 | 5,5 | 18,2 | 139 | cubic, body centered | 1778
Moscovium | Mc | 115 | 288 | [10 empty] | 2004
Natrium / Sodium | Na | 11 | 22.989768 | 0,971 | 97,81 | 882,9 | 141 | 9,5 | 70,6 | 0,5 | 21,7 | 185,8 | cubic, body centered | 1807
Neodym / Neodymium | Nd | 60 | 144.24 | 7,004 | 1024 | 3074 | 16 | 41 | 6,7 | 2-3 | 1,56 | 181,4 | hexagonal | 1895
Neon | Ne | 10 | 20.1797 | 0,8999 | -248,61 | -246,06 | 0.049 |  |  |  | Isolator | 160 | cubic, face centered | 1898
Neptunium | Np | 93 | 237.0482 | 20,45 | 630 | 3902 | 6.3 | 68 | 28 |  | 8,2 | 155 | orthorhombic | 1940
Nickel | Ni | 28 | 58.69 | 8,902 | 1453 | 2732 | 90.7 | 200 | 13,3 | 3,8 | 13,9 | 124,6 | cubic, face centered | 1751
Nihonium | Nh | 113 | 287 | [10 empty] | 2003
Niob / Niobium | Nb | 41 | 92.90638 | 8.58 | 2468 | 4928 | 53.7 | 105 | 7,07 | 6 | 6,58 | 146 | cubic, body centered | 1801
Nobelium | No | 102 | 259.1009 |  | 830 |  | 10 | [5 empty] | cubic, face centered | 1958
Oganesson | Og | 118 | 294 | [10 empty] | 1999
Osmium | Os | 76 | 190.2 | 22,59 | 3054 | 5027 | 87.6 | 551 | 5,1 | 7 | 10,9 | 135 | hexagonal | 1803
Palladium | Pd | 46 | 106.42 | 12.02 | 1554 | 3140 | 71.8 | 121 | 11,2 | 4,75 | 9,26 | 137,6 | cubic, face centered | 1803
Phosphor rot / Phosphorus red | P | 15 | 30.973762 | 2,34 | 44 | 280 | 0.2 | 31 |  |  |  | 106 | cubic | 1669
Platin / Platinum | Pt | 78 | 195.08 | 21.45 | 1772 | 3827 | 71.6 | 172 | 9 | 3,5 | 9,43 | 138,5 | cubic, face centered | 1557
Plutonium | Pu | 94 | 244.0642 | 19,82 | 640,7 | 3232 | 6.75 | 96 | 46,7 |  | 0,68 | 159 | monoclinic | 1940
Polonium | Po | 84 | 208.9824 | 9,196 | 254 | 962 | 20 | 26 | 23,5 |  | 2,5 | 164 | cubic | 1898
Praseodym / Praseodymium | Pr | 59 | 140.90765 | 6,475 | 931 | 3250 | 12.5 | 35 | 6,79 |  | 1,43 | 182,4 | hexagonal | 1895
Promethium | Pm | 61 | 146.9151 | 7.22 | 1168 | 2730 | 15 | 46 | 11 |  | 1,33 | 183,4 | hexagonal | 1945
Protactinium | Pa | 91 | 231.0359 | 15.37 | 1572 | 4027 | 47 | 76 | 9,7 |  | 5,56 | 163 | tetragonal | 1917
Quecksilber / Mercury | Hg | 80 | 200.59 | 13,546 | -38,89 | 356,58 | 8.34 |  | 1,81 |  | 1,04 | 151 | rhombohedral | prehistoric
Radium | Ra | 88 | 226.0254 | 5,50 | 700 | 1737 | 18 |  | 8 |  | 1 | 223 | cubic, body centered | 1898
Radon | Rn | 86 | 222.0176 | 9.23 | -71,1 | -61.8 | 0.004 |  |  |  | Isolator | 150 | cubic, face centered | 1900
Rhenium | Re | 75 | 186.207 | 21,04 | 3180 | 5630 | 47.9 | 466 | 6,63 | 7 | 5,56 | 137,2 | hexagonal | 1925
Rhodium | Rh | 45 | 102.9055 | 12.41 | 1966 | 3696 | 150 | 380 | 8,4 | 6 | 22,3 | 134,2 | cubic, face centered | 1803
Roentgenium | Rg | 111 | 280 | [10 empty] | 1994
Rubidium | Rb | 37 | 85.4678 | 1.53 | 38,89 | 688 | 58.2 | 2,3 | 90 | 0,3 | 7,52 | 247,5 | cubic, body centered | 1861
Ruthenium | Ru | 44 | 101.07 | 12,37 | 2310 | 3900 | 120 | 447 | 9,1 | 6,5 | 14,1 | 134 | hexagonal | 1844
Rutherfordium | Rf | 104 | 261.1087 |  |  |  | 23 | [6 empty] | 1964
Samarium | Sm | 62 | 150.36 | 7,536 | 1074 | 1794 | 13.4 | 34 | 10,4 |  | 1,06 | 180,4 | rhombohedral | 1879
Sauerstoff / Oxygen | O | 8 | 15.9994 | 1,429 | -218,80 | -182,96 | 0.0267 |  |  |  | Isolator | 60,5 | cubic | 1774
Scandium | Sc | 21 | 44.95591 | 2,989 | 1541 | 2836 | 16 | 79 | 10 | 2,5 | 1,81 | 162 | hexagonal | 1879
Schwefel / Sulfur | S | 16 | 32.066 | 2,07 | 119,6 | 444,67 | 0.27 | 18 | 74,3 | 2 |  | 103,5 | orthorhombic | prehistoric
Seaborgium | Sg | 106 | 263.1182 | [10 empty] | 1974
Selen / Selenium | Se | 34 | 78.96 | 4,79 | 217 | 685 | 2.05 | 58 | 36,9 | 2 |  | 116 | hexagonal | 1817
Silber / Silver | Ag | 47 | 107.8682 | 10.49 | 961,93 | 2163 | 429 | 83 | 19,2 | 2,5 | 61,35 | 144,5 | cubic, face centered | prehistoric
Silicium / Silicon | Si | 14 | 28.0855 | 2.33 | 1412 | 2355 | 148 | 160 | 4,2 | 6,5 | 6,5 | 117,6 | diamond | 1824
Stickstoff / Nitrogen | N | 7 | 14.00674 | 1,251 | -209,86 | -195,82 | 0.026 |  |  |  | Isolator | 71 | hexagonal | 1772
Strontium | Sr | 38 | 87.62 | 2,67 | 769 | 1384 | 35.3 | 16 | 23 | 1,5 | 7,41 | 215,1 | cubic, face centered | 1790
Tantal / Tantalum | Ta | 73 | 180.9479 | 16,654 | 2996 | 5425 | 57.5 | 186 | 6,6 | 6,5 | 7,61 | 146 | cubic, body centered | 1802
Technetium | Tc | 43 | 98.9063 | 11.49 | 2172 | 4877 | 50.6 | 400 | 8 | 5,5 | 4,54 | 136 | hexagonal | 1937
Tellur / Tellurium | Te | 52 | 127.6 | 6.25 | 449,5 | 990 | 2.35 | 43 | 16,75 | 1,3 | 2,25 | 143,2 | hexagonal | 1782
Tenness / Tennessin | Ts | 117 | 292 | [10 empty] | 2010
Terbium | Tb | 65 | 158.92534 | 8,253 | 1356 | 3230 | 11 | 57 | 7 |  |  | 177,3 | hexagonal | 1843
Thallium | Tl | 81 | 204.3833 | 11.85 | 303,1 | 1457 | 46 | 8 | 28 | 1,2 | 6,67 | 170 | hexagonal | 1861
Thorium | Th | 90 | 232.0381 | 11,724 | 1750 | 4788 | 54 | 78 | 12,5 | 3 | 6,67 | 179,8 | cubic, face centered | 1829
Thulium | Tm | 69 | 168.93421 | 9,321 | 1545 | 1947 | 17 | 76 | 13,3 |  | 1,477 | 175,9 | hexagonal | 1879
Titan / Titanium | Ti | 22 | 47.88 | 4,54 | 1668 | 3287 | 21.9 | 115 | 8,35 | 6 | 2,56 | 144,8 | hexagonal | 1791
Uran / Uranium | U | 92 | 238.0289 | 19,16 | 1132,3 | 3818 | 27.6 | 172 | 13,9 | 6 | 3,24 | 138,5 | orthorhombic | 1789
Vanadium | V | 23 | 50.9415 | 6,11 | 1890 | 3378 | 30.71 | 125 | 8,3 | 7 | 5 | 134 | cubic, body centered | 1801
Wasserstoff / Hydrogen | H | 1 | 1.00794 | 0.084 | -259,14 | -252,76 | 0.182 |  |  |  | Isolator | 37,5 | hexagonal | 1766
Wolfram / Tungsten | W | 74 | 183.85 | 19.26 | 3410 | 5657 | 174 | 405 | 4,59 | 7,5 | 18,2 | 139 | cubic, body centered | 1781
Xenon | Xe | 54 | 131.29 | 5,887 | -111,8 | -108,10 | 0.00569 |  |  |  | Isolator | 218 | cubic, face centered | 1898
Ytterbium | Yb | 70 | 173.04 | 6,965 | 819 | 1196 | 35 | 18 | 25 |  | 4 | 193,3 | cubic, face centered | 1878
Yttrium | Y | 39 | 88.90585 | 4,472 | 1522 | 3338 | 17.3 | 64 | 10,6 |  | 1,66 | 180 | hexagonal | 1794
Zink / Zinc | Zn | 30 | 65.39 | 7,133 | 419,58 | 907 | 116 | 100 | 25 | 2,5 | 16,7 | 134 | hexagonal | prehistoric
Zinn / Tin | Sn | 50 | 118.71 | 7.29 | 231,97 | 2270 | 66.7 | 50 | 21,2 | 1,5 | 8,69 | 140,5 | tetragonal | prehistoric
Zirkonium / Zirconium | Zr | 40 | 91.224 | 6,508 | 1852 | 4377 | 22.7 | 90 | 5,78 | 5 | 2,36 | 159 | hexagonal | 1789
ChemPUR Feinchmikalien und Forschungsbedarf GmbH, Rüppurrer Str. 92, 76137 Karlsruhe | [13 empty] | Telefon: 0049 (0)721-9338140 Email: info@chempur.de Homepage: www.chempur.de Online-Shop: https://shop.chempur.de